## A
| MATeriau (importé) |  | 2011-02-14
MAT_Num | MAT_Lib | MAT_U | MAT_R
1 | Parpaing de ciment (agglo, bloc béton...) | 0.9 | 0
2 | Laine de verre ancienne (plus de 10 ans) | 0.045 | 0
3 | Plâtre courant | 0.4 | 0
4 | Polystyrène expansé acien | 0.04 | 0
7 | Bois tendre (épicéa, pin, sapin) | 0.13 | 0
8 | Panneau de bois aggloméré | 0.18 | 0
0 | Contreplaqué | 0.17 | 0
0 | Verre | 1 | 0
0 | Marbre, gneiss, porphyres | 3.5 | 0
0 | Calcaire tendre | 1.1 | 0
0 | Calcaire | 1.7 | 0
0 | Béton plein | 2 | 0
0 | Enduit ou mortier (ciment, chaux) | 1.3 | 0
0 | Liège comprimé | 0.1 | 0
0 | Liège expansé | 0.043 | 0
0 | Polystyrène extrudé | 0.03 | 0
0 | Terre comprimée | 1 | 0
0 | Verre cellulaire | 0.042 | 0
0 | Sable et gravier | 2 | 0
0 | Chènevotte chaux | 0.18 | 0
0 | Lame d'air non ventilée de 5 mm (mur, sol et plafond) | 0 | 0.11
0 | Granites | 2.8 | 0
0 | Roches volcanique basaltes | 1.6 | 0
0 | Roches volcaniques laves | 0.55 | 0
0 | Calcaire très tendre | 0.85 | 0
0 | Meulières | 1.8 | 0
0 | Meulières légères | 0.9 | 0
0 | Pierre ponce naturelle | 0.12 | 0
0 | Béton armé standard | 2.3 | 0
0 | Béton de granulats légers | 0.44 | 0
0 | Béton de granulats très légers | 0.28 | 0
0 | Monomur béton cellulaire | 0.14 | 0
0 | Brique de terre cuite pleine | 0.74 | 0
0 | Brique de structure en terre cuite | 0.42 | 0
0 | Monomur terre cuite | 0.12 | 0
0 | Plâtre avec granulats légers | 0.18 | 0
0 | Placo plâtre | 0.25 | 0
0 | Mortier au ciment | 1.4 | 0
0 | Terre et paille | 0.22 | 0
0 | Pisé, bauge, bétons de terre | 1.1 | 0
0 | Terre crue | 0.6 | 0
0 | Argiles ou limons | 1.5 | 0
0 | Paille en botte | 0.09 | 0
0 | Enduit chaux-chanvre | 0.18 | 0
0 | OSB ou tripli | 0.13 | 0
0 | Chènevotte brute en vrac | 0.048 | 0
0 | Béton de copeaux de bois | 0.16 | 0
0 | Laine de chanvre | 0.04 | 0
0 | Ouate de cellulose | 0.04 | 0
0 | Laine de roche récente qualité extra | 0.035 | 0
0 | Laine de verre récente qualité standard | 0.04 | 0
0 | Polyuréthane | 0.025 | 0
0 | Laine de mouton | 0.045 | 0
0 | Cuivre | 380 | 0
0 | Zinc | 110 | 0
0 | Fibre de bois | 0.045 | 0
0 | Bois dur (hêtre, chêne) | 0.25 | 0
0 | Laine de roche ancienne (plus de 10 ans) | 0.045 | 0
0 | Mortier de chaux | 0.87 | 0
0 | Monomur pierre ponce | 0.14 | 0
0 | Calcaire ferme maçonné à la chaux | 0.77 | 0
0 | Calcaire tendre maçonné à la chaux | 0.98 | 0
0 | Calcaire très tendre maçonné à la chaux | 1.16 | 0
0 | Meulières légères maçonnées à la chaux | 1.11 | 0
0 | Meulières lourdes maçonnées à la chaux | 0.75 | 0
0 | Fermacell | 0.32 | 0
0 | Enduit chaux hydraulique | 1 | 0
0 | Basaltes | 1.6 | 0
0 | Gneiss | 3.5 | 0
0 | Grès | 2.3 | 0
0 | Briques de terre cuite creuse ancienne | 0.74 | 0
0 | Acier | 50 | 0
0 | Aluminium | 160 | 0
0 | Plomb | 35 | 0
0 | PVC | 0.17 | 0
0 | Amiante-ciment | 0.95 | 0
0 | Bitume | 0.23 | 0
0 | Plaque de plâtre | 0.25 | 0
0 | Béton de mâchefer | 1.6 | 0
0 | Béton d'argile expansé | 0.85 | 0
0 | Laine de bois | 0.04 | 0
0 | Béton de chanvre | 0.09 | 0
0 | Laine de verre récente qualité extra | 0.03 | 0
0 | Polystyrène expansé neuf | 0.035 | 0
0 | Laine de roche récente qualité standard | 0.04 | 0
0 | Plumes de canard | 0.04 | 0
0 | Laine de lin | 0.037 | 0
0 | Laine de cotton | 0.04 | 0
0 | Laine de coco | 0.05 | 0
0 | Pisé, bauge, béton de terre | 1.1 | 0
0 | Béton cellulaire | 0.09 | 0
0 | Lame d'air non ventilée de 10 mm (mur, sol et plafond) | 0 | 0.15
0 | Lame d'air non ventilée >15 mm (murs) | 0 | 0.16
0 | Lame d'air non ventilée >15 mm (plafond) | 0 | 0.18
0 | Lame d'air non ventilée de 15 mm (sol) | 0 | 0.17
0 | Lame d'air non ventilée >100 mm (sol) | 0 | 0.22
0 | Brique plâtrière de doublage | 0 | 0.1
0 | Enduit plâtre de 15 mm | 0 | 0.03
0 | Bloc béton 20 cm | 0 | 0.2
0 | Isolant mince réfléchissant | 0 | 0.25
0 | Brique monomur de 30 cm | 0 | 2.8
0 | Brique monomur de 37.5 cm | 0 | 2.92
0 | Mur en pierre meulière et tout venant de 50 cm | 0 | 0.27
0 | Mur en granite de 50 cm | 0 | 0.3
0 | Mur en pierre calcaire de 50 cm | 0 | 0.3
0 | Plancher hourdis terre cuite de 10 cm | 0 | 0.2
0 | Plancher hourdis terre cuite de 20 cm | 0 | 0.3
0 | Plancher hourdis terre cuite de 25 cm | 0 | 0.35
0 | Plancher hourdis béton de 10 cm | 0 | 0.12
0 | Plancher hourdis béton de 20 cm | 0 | 0.2
0 | Plancher hourdis béton de 25 cm | 0 | 0.3
Nombre de lignes : | 111
1 / 1